## Feuille1
Pour / λ0 = 1,798 [Å]		Rayons-X, (diffusion)	Rayons-X, (absorption)	Neutrons, Diffusion Cohérente.	Neutrons, Diffusion Incohérente.	Neutrons, Diffusion totale.	Neutrons, Absorption.
Eléments chimiques et composition isotopique / (Spins).	A [g/mol]	sum csup{atomes}csub{j} Z_j " en" newline "électrons et "f'	f’’ et /en cm2/g	(b_Coh) " en Å" newline "et" newline σ_Coh " en bn"	(b_Inc) " en Å" newline "et" newline σ_Inc " en bn"	σ_Dif " en bn"	σ_italic"Abs" " en bn"
Hydrogène = / 99,985% 1H (½) / +0,015% 2D (1) / +(12,32 a) 3T (½)	1,008	1 et ?	?	-3,739 10-5 et / 1,7568	25,27 10-5 et / 80,26	82,02	0,3326
100% 1H (½)	1	1 et ?	?	-3,7406 10-5 et / 1,7583	25,27 10-5 et / 80,27	82,03	0,3326
100% 2D (1,)	2	1 et ?	?	6,671 10-5 et / 5,592	4,04 10-5 et / 2,05	7,64	0,0005
100% 3T (½)	3	1 et ?	?	4,792 10-5 et / 2,89	-1,04 10-5 et / 0,14	3,03	0
Carbone = / 98,9% 12C (0) / + 1,10% 13C (½)	12,011	6 et / 0,017	0,009 et / 3,9	6,64 10-5 et / 5,550	-0,52 10-5 (13C) et / 0,001	5,551	0,0035
Oxygène = / 99,762% 16O (0) / + 0,038% 17O (5/2) / + 0,2% 18O (0)	16,004	8 et / 0,47	0,032 et / 10,5	5,80 10-5 et / 4,23	0,004 10-5 (17O) / et 0,000	4,232	0,00019
Silicium = / 92,23% 28Si (0) / + 4,67 29Si (½) / +3,10% 30Si (0)	28,09	14 et / 0,244	0,330 et / 61,5	4,149 10-5 et / 2,16	0,09 10-5 (29Si) et / 0,004	2,167	0,171
Soufre = / 95,02% 32S (0) / +0,75 33S (3/2) / +4,21% 34S (0) / +0,02% 36S (0)	32,092	16 et / 0,319	0,557 et / 90,8	2,804 10-5 et / 1,0186	1,5 10-5 (33S) et / 0,007	1,026	0,53
Fer = / 5,8% 54Fe (0) / +91,7% 56Fe (0) / +2,2% 57Fe (½) / +0,3% 58Fe (0)	55,85	26 et / –1,179	3,204 et / 300,1	9,45 10-5 et / 11,22	- et / 0,3	1,0	2,56

Tableau I : Caractéristiques de la diffusion des neutrons et des rayons-x de quelques éléments chimiques. Pour chaque élément : A est sa masse atomique. 1 bn = 100 fm2 = 10-4 Å2. Issues des tables de référence. Les ? marquent les valeurs qui n’ont pas été reportées.