## Feuille1
			Rayons-x			Neutrons
Pour Cu-K=1,54[Å]	Masse	Densité	Electronique	Diffusion	Absorption	Diffusion / (%rho b_Coh) Å^-2	Absorption
	M / g/mol	g/cm3 / et / VElem Å3	et Å-3 / sum csup{atomes}csub{j} Z_j / %rho^elec	et / δRX / (%rho b)^elec Å^-2	RX Å-1, / (1/RX) / et / βRX	et / δN	N Å-1, / (1/N) / et / βN
Silicium / (Si)	28,1	2,32 et / 20,1	14 et / 0,7	19,92 10-6 et / 7,55 10-6	1,425 10-6, / 70 m et / 0,175 10-6	2,14 10-6 et / 0,808 10-6	8,5 10-11, / 1,17 m et / 1,05 10-11
Oxyde de silicium / (SiO2)	60,1	2,05 et / 48,7	30 et / 0,616	18,06 10-6 et / 6,81 10-6	7,03 10-7, / 14,2 m et / 8,6 10-8	3,23 10-6 et / 1,228 10-6	3,5 10-11, / 2,84 [m] et / 4,3 10-12
Eau / (H2O)	18	1 et / 30	10 et / 0,335	9,88 10-6 et / 3,73 10-6	9, 3 10-8, / 1,08 mm et / 1,34 10-8	-5,614 10-7 et / 2,119 10-7	4,4 10-11, / 2,26 [m] et / 4,49 10-11
Psh (Polymère Polystyrène hydrogéné) (C8H8)	104,15	1,05 et / 164,7	56 et / 0,34	9,96 10-6 et / 3,67 10-6	4,15 10-8, / 2,41 mm et / 5,08 10-9	1,41 10-6 et / 5,32 10-6	1,6 10-10, / 0,61 m et / 2,00 10-11
Psd (Polymère Polystyrène deutéré) (C8D8)	112,2	1,13 et / 164,9	"	"	"	6,46 10-6 et / 2,44 10-6	1,95 10-12, / 51,3 m et / 2,4 10-13
PBMAh (C8H14O2) Polymère	142,2	1,052 et / 224,5	78 et / 0,3475	9,91 10-6 et / 3,74 10-6	5,7 10-8, / 1,75 mm et / 6,99 10-9	0,55 10-6 et / 2,07 10-7	2,08 10-10, / 0,48 m et / 2,55 10-11
PBMAd (C8H14O2) Polymère	156,3	1,154 et / 224,9	"	"	"	7,03 10-6 et / 2,65 10-6	1,6 10-12, / 63,1 m et / 1,94 10-13
Maghémite / (-Fe2O3)	159,7	5 et / 53	76 et / 1,43	39,9 10-6 et / 1,5 10-5	1,06 10-4, / 0,94 [m] et / 1,3 10-6	6,84 10-6 et / 2,58 10-6	1,0 10-9, / 0,10 m et / 1,18 10-10

Tableau II. Caractéristiques liées à la diffusion des matériaux pour quelques exemples. Pour chaque matériau : M est sa masse molaire en g/mol,  est sa densite massique en g/cm3, VElem est le volume de l’élément unitaire constitutif Å3, Zi est le nombre d’électrons, élec est sa densite électronique en électrons/Å3, les (b) sont les densitées de longueur de diffusion électroniques (rayons-x) ou cohérente (neutrons), les  et  sont les décréments et les parties imaginaires des indices de réfraction et les  sont les coefficients d’absorption lineaire électronique ou neutronique.